## 人工砂
2024年上半年预拌混凝土搅拌站抽样检测情况（人工砂）
序号 | 企业名称 | 砂种类 | 砂产地 | 砂子使用要求 | 检测结果
[5 empty] | 表观密度（kg/m3） | 堆积密度（kg/m3） | 紧密密度（kg/m3） | 含水率（%） | 氯化物（%） |  | 石粉含量 |  |  |  | 累计筛余（%）
[9 empty] | 氯离子质量计（%） | 单项评定 | 石粉含量（%） | 单项评定 | MB值（g/kg） | 单项评定 | 细度模数
1 | 连南瑶族自治县祥盛混凝土有限公司 | 人工砂 | 志合沙石 加工厂 | 钢筋混凝土用砂 | 2630 | 1540 | 1720 | 4.5 | 未检出 | 合格 | 4.9 | 合格 | 0.75 | —— | 3.1
2 | 连南瑶族自治县祥盛混凝土有限公司 | 人工砂 | 志合沙石 加工厂 | 钢筋混凝土用砂 | 2630 | 1490 | 1660 | 6.4 | 未检出 | 合格 | 4.1 | 合格 | 0.75 | —— | 3.1
3 | 连山壮族瑶族自治县远粤混凝土有限公司（4号仓） | 人工砂 | 石头糖砖厂 | 钢筋混凝土用砂 | 2660 | 1370 | 1570 | 8.1 | 未检出 | 合格 | 3.9 | 合格 | 1 | —— | 2.9
4 | 连山壮族瑶族自治县远粤混凝土有限公司（3号仓） | 人工砂 | 石头糖砖厂 | 钢筋混凝土用砂 | 2650 | 1510 | 1700 | 6.5 | 未检出 | 合格 | 8.9 | 合格 | 0.5 | —— | 3.3
5 | 连州市金基混凝土有限公司 | 人工砂 | 石松 | 钢筋混凝土用砂 | 2760 | 1700 | 1940 | 6.3 | 未检出 | 合格 | 4.9 | 合格 | 0.5 | —— | 2.9
6 | 连州市金基混凝土有限公司 | 人工砂 | 石松 | 钢筋混凝土用砂 | 2850 | 1520 | 1740 | 4.3 | 未检出 | 合格 | 7.4 | 合格 | 0.75 | —— | 3.2
7 | 连州市金基混凝土有限公司（鹅卵石机制砂） | 人工砂 | 金星堆场 | 钢筋混凝土用砂 | 2580 | 1480 | 1680 | 6.2 | 未检出 | 合格 | 3.6 | 合格 | 0.75 | —— | 3
8 | 英德市腾骏混凝土有限公司 | 人工砂 | 浛洸砂场 | 钢筋混凝土用砂 | 2650 | 1600 | 1760 | 3.4 | 未检出 | 合格 | 1.6 | 合格 | 0.5 | —— | 2.8
9 | 英德市华力混凝土有限公司 | 人工砂 | 鸿悦（大隆）走马坪 | 钢筋混凝土用砂 | 2710 | 1500 | 1760 | 3 | 未检出 | 合格 | 2.6 | 合格 | 0.5 | —— | 2.7
10 | 英德市诚鑫混凝土有限公司 | 人工砂 | 英德昌进建材 | 钢筋混凝土用砂 | 2880 | 1630 | 1800 | 3.2 | 未检出 | 合格 | 1.1 | 合格 | 0.75 | —— | 3.1
11 | 英德市诚鑫混凝土有限公司 | 人工砂 | 英德昌进建材 | 钢筋混凝土用砂 | 2700 | 1420 | 1640 | 4.5 | 未检出 | 合格 | 3.9 | 合格 | 0.75 | —— | 2.9
12 | 英德市鸿源混凝土有限公司 | 人工砂 | 英德望埠 | 钢筋混凝土用砂 | 2710 | 1520 | 1800 | 2.1 | 未检出 | 合格 | 5.1 | 合格 | 0.5 | —— | 2.8
13 | 英德市鸿源混凝土有限公司 | 人工砂 | 英德横石水 | 钢筋混凝土用砂 | 2600 | 1620 | 1780 | 3.8 | 未检出 | 合格 | 2.1 | 合格 | 0.75 | —— | 2.7
14 | 英德市富基混凝土有限公司 | 人工砂 | 下呔砂场 | 钢筋混凝土用砂 | 2600 | 1510 | 1680 | 5 | 未检出 | 合格 | 2.9 | 合格 | 0.5 | —— | 2.7
15 | 英德市富基混凝土有限公司 | 人工砂 | 大湾砂场 | 钢筋混凝土用砂 | 2660 | 1640 | 1780 | 2.1 | 未检出 | 合格 | 2.9 | 合格 | 0.25 | —— | 2.9
16 | 英德市通德混凝土有限公司 | 人工砂 | 英德龙山 | 钢筋混凝土用砂 | 2750 | 1640 | 1880 | 4.5 | 未检出 | 合格 | 4.5 | 合格 | 0.5 | —— | 3.1
17 | 佛冈县诚康商品混凝土有限公司 | 人工砂 | 清城区马鞍岭建材经营部 | 钢筋混凝土用砂 | 2650 | 1440 | 1600 | 7.5 | 未检出 | 合格 | 1.6 | 合格 | 0.5 | —— | 2.8
18 | 佛冈锦华混凝土有限公司 | 人工砂 | 民安 | 钢筋混凝土用砂 | 2600 | 1460 | 1640 | 4.8 | 未检出 | 合格 | 3.5 | 合格 | 0.5 | —— | 2.8
19 | 佛冈锦华混凝土有限公司 | 人工砂 | 民安 | 钢筋混凝土用砂 | 2600 | 1440 | 1600 | 5.9 | 未检出 | 合格 | 2.4 | 合格 | 0.5 | —— | 2.6
20 | 清远市新正混凝土有限公司 | 人工砂 | 威华建材加工有限公司 | 钢筋混凝土用砂 | 2600 | 1540 | 1720 | 7.8 | 未检出 | 合格 | 3.6 | 合格 | 1 | —— | 2.6
21 | 清远市清新区恒益混凝土有限公司 | 人工砂 | 高车 | 钢筋混凝土用砂 | 2770 | 1640 | 1900 | 1.9 | 未检出 | 合格 | 12.5 | 不合格 | 1.25 | —— | 2.8
22 | 清远市清新区合力混凝土有限公司 | 人工砂 | 谷城矿业 | 钢筋混凝土用砂 | 2750 | 1630 | 1860 | 5.8 | 未检出 | 合格 | 7.5 | 合格 | 1 | —— | 2.9
23 | 清远市清新区合力混凝土有限公司 | 人工砂 | 谷城矿业 | 钢筋混凝土用砂 | 2720 | 1600 | 1800 | 2.7 | 未检出 | 合格 | 7.1 | 合格 | 0.75 | —— | 3.3
24 | 清远市清新区恒基混凝土有限公司 | 人工砂 | 谷城矿业 | 钢筋混凝土用砂 | 2750 | 1580 | 1840 | 5.6 | 未检出 | 合格 | 9.9 | 合格 | 1.25 | —— | 2.8
25 | 清远市清新区恒基混凝土有限公司 | 人工砂 | 头巾滩 | 钢筋混凝土用砂 | 2750 | 1650 | 1880 | 3.6 | 未检出 | 合格 | 7.2 | 合格 | 0.5 | —— | 2.9
26 | 清远市清新区恒基混凝土有限公司 | 人工砂 | 龙塘 | 钢筋混凝土用砂 | 2540 | 1420 | 1620 | 5.3 | 0.001 | 合格 | 4.2 | 合格 | 1.5 | —— | 2.9
27 | 清远市清新区恒业混凝土有限公司 | 人工砂 | 禾云 | 钢筋混凝土用砂 | 2520 | 1520 | 1700 | 5.8 | 未检出 | 合格 | 1.9 | 合格 | 1 | —— | 2.4
28 | 清远市清新区恒业混凝土有限公司 | 人工砂 | 太平 | 钢筋混凝土用砂 | 2580 | 1500 | 1720 | 4.5 | 未检出 | 合格 | 3 | 合格 | 0.75 | —— | 3.2
29 | 清远市清新区砼业混凝土有限公司 | 人工砂 | 谷城矿业 | 钢筋混凝土用砂 | 2750 | 1600 | 1830 | 7.3 | 0.001 | 合格 | 4.8 | 合格 | 1 | —— | 2.6
30 | 清远市清新区砼业混凝土有限公司 | 人工砂 | 谷城矿业 | 钢筋混凝土用砂 | 2580 | 1460 | 1680 | 8.1 | 未检出 | 合格 | 4.5 | 合格 | 1.25 | —— | 2.7
31 | 清远市禹通混凝土有限公司 | 人工砂 | 七星机砂 | 钢筋混凝土用砂 | 2520 | 1580 | 1740 | 4.6 | 未检出 | 合格 | 2.8 | 合格 | 0.5 | —— | 2.6
32 | 清远市禹通混凝土有限公司 | 人工砂 | 寥子燃机砂 | 钢筋混凝土用砂 | 2590 | 1520 | 1740 | 7.8 | 未检出 | 合格 | 3.4 | 合格 | 1 | —— | 2.9
33 | 清远市禹通混凝土有限公司 | 人工砂 | 永发机砂 | 钢筋混凝土用砂 | 2600 | 1430 | 1620 | 6.2 | 未检出 | 合格 | 3.8 | 合格 | 0.75 | —— | 3
34 | 清远市科俊混凝土有限公司 | 人工砂 | 谷城矿业 | 钢筋混凝土用砂 | 2630 | 1620 | 1860 | 7.6 | 未检出 | 合格 | 9.8 | 合格 | 0.75 | —— | 2.6
35 | 清远市科俊混凝土有限公司 | 人工砂 | 邦达固废 | 钢筋混凝土用砂 | 2490 | 1460 | 1720 | 8.9 | 未检出 | 合格 | 5 | 合格 | 1.25 | —— | 2.8
36 | 清远市粤鑫新型建筑材料有限公司 | 人工砂 | 谷城矿业 | 钢筋混凝土用砂 | 2720 | 1640 | 1800 | 5.4 | 未检出 | 合格 | 6.2 | 合格 | 0.5 | —— | 3.1
37 | 清远市粤鑫新型建筑材料有限公司 | 人工砂 | 谷城矿业 | 钢筋混凝土用砂 | 2440 | 1300 | 1460 | 7.6 | 0.002 | 合格 | 5 | 合格 | 2 | —— | 2.8
38 | 清远市顺丰混凝土有限公司 | 人工砂 | 源江 | 钢筋混凝土用砂 | 2600 | 1510 | 1720 | 3.1 | 未检出 | 合格 | 1.5 | 合格 | 0.5 | —— | 2.9
39 | 清远市顺丰混凝土有限公司 | 人工砂 | 谷城矿业 | 钢筋混凝土用砂 | 2770 | 1590 | 1830 | 10 | 未检出 | 合格 | 6.2 | 合格 | 0.75 | —— | 2.9
40 | 清远丰诚混凝土有限公司 | 人工砂 | 众盛建材 | 钢筋混凝土用砂 | 2700 | 1530 | 1730 | 8.2 | 未检出 | 合格 | 7.2 | 合格 | 0.75 | —— | 2.4
41 | 清远丰诚混凝土有限公司 | 人工砂 | 众盛建材 | 钢筋混凝土用砂 | 2720 | 1530 | 1740 | 5.2 | 未检出 | 合格 | 2.5 | 合格 | 0.5 | —— | 2.5
42 | 清远市联兴混凝土有限公司 | 人工砂 | 谷城矿业 | 钢筋混凝土用砂 | 2660 | 1650 | 1840 | 3.2 | 未检出 | 合格 | 10 | 合格 | 0.5 | —— | 3.1
43 | 清远市联兴混凝土有限公司 | 人工砂 | 粤顺 | 钢筋混凝土用砂 | 2540 | 1490 | 1720 | 7.8 | 未检出 | 合格 | 5.2 | 合格 | 0.5 | —— | 2.6
44 | 清远市清晟混凝土有限公司 | 人工砂 | 众盛建材 | 钢筋混凝土用砂 | 2700 | 1600 | 1820 | 3.8 | 未检出 | 合格 | 5.2 | 合格 | 0.5 | —— | 2.7
45 | 清远市键发混凝土有限公司 | 人工砂 | 丰华 | 钢筋混凝土用砂 | 2490 | 1360 | 1520 | 8.4 | 未检出 | 合格 | 4.5 | 合格 | 1.5 | —— | 2.6
46 | 清远市键发混凝土有限公司 | 人工砂 | 丰华 | 钢筋混凝土用砂 | 2520 | 1420 | 1640 | 6.4 | 未检出 | 合格 | 3 | 合格 | 1 | —— | 2.6
47 | 清远市键发混凝土有限公司 | 人工砂 | 谷城矿业 | 钢筋混凝土用砂 | 2520 | 1520 | 1790 | 6.3 | 未检出 | 合格 | 8 | 合格 | 1.25 | —— | 2.6
48 | 清远市广清混凝土有限公司 | 人工砂 | 邦达固废 | 钢筋混凝土用砂 | 2460 | 1340 | 1540 | 9.2 | 未检出 | 合格 | 4.5 | 合格 | 1.75 | —— | 2.9
49 | 清远市景盛混凝土有限公司 | 人工砂 | 谷城矿业 | 钢筋混凝土用砂 | 2640 | 1580 | 1780 | 5.8 | 未检出 | 合格 | 8 | 合格 | 0.75 | —— | 2.8
50 | 清远市景盛混凝土有限公司 | 人工砂 | 谷城矿业 | 钢筋混凝土用砂 | 2580 | 1510 | 1740 | 4.5 | 未检出 | 合格 | 3.8 | 合格 | 0.5 | —— | 2.5
51 | 清远市益强混凝土有限公司 | 人工砂 | 丰华 | 钢筋混凝土用砂 | 2580 | 1420 | 1580 | 4.8 | 未检出 | 合格 | 1 | 合格 | 0.5 | —— | 2.6
52 | 清远润城混凝土有限公司 | 人工砂 | 雄兴 | 钢筋混凝土用砂 | 2490 | 1410 | 1610 | 7.1 | 未检出 | 合格 | 2.5 | 合格 | 0.75 | —— | 2.8
53 | 清远润城混凝土有限公司 | 人工砂 | 谷城矿业 | 钢筋混凝土用砂 | 2590 | 1660 | 1820 | 4.2 | 未检出 | 合格 | 5 | 合格 | 0.75 | —— | 3
54 | 清远市威信混凝土有限公司 | 人工砂 | 源潭大龙矿粉厂 | 钢筋混凝土用砂 | 2430 | 1380 | 1500 | 4.4 | 未检出 | 合格 | 1.8 | 合格 | 0.75 | —— | 2.8
55 | 清远市威信混凝土有限公司 | 人工砂 | 源潭大龙矿粉厂 | 钢筋混凝土用砂 | 2490 | 1500 | 1620 | 4.5 | 未检出 | 合格 | 2.2 | 合格 | 1.25 | —— | 2.8
56 | 清远市宇创环保混凝土有限公司 | 人工砂 | 新中源 | 钢筋混凝土用砂 | 2520 | 1360 | 1520 | 12.2 | 未检出 | 合格 | 6 | 合格 | 1.25 | —— | 2.9
57 | 清远市新鸿基混凝土有限公司 | 人工砂 | 谷城矿业 | 钢筋混凝土用砂 | 2580 | 1620 | 1760 | 6.8 | 未检出 | 合格 | 3.8 | 合格 | 0.5 | —— | 2.9
58 | 清远市新鸿基混凝土有限公司 | 人工砂 | 源潭老围 | 钢筋混凝土用砂 | 2450 | 1360 | 1530 | 7.4 | 未检出 | 合格 | 2.8 | 合格 | 1.25 | —— | 2.9
59 | 清远市合展混凝土有限公司 | 人工砂 | 源潭老围 | 钢筋混凝土用砂 | 2450 | 1420 | 1580 | 6.1 | 未检出 | 合格 | 1.2 | 合格 | 1.25 | —— | 3
注：清远市清新区恒益混凝土有限公司现场所使用的高车抽检样品经检验，按JGJ 52-2006标准的规定，判该砂为中砂，其级配属Ⅱ区，石粉含量不符合JGJ 52-2006标准要求。

## 河砂
2024年上半年预拌混凝土搅拌站抽样检测情况（河砂）
序号 | 企业名称 | 砂种类 | 砂产地 | 砂子使用要求 | 检测结果
[5 empty] | 表观密度（kg/m3） | 堆积密度 （kg/m3） | 紧密密度 （kg/m3） | 含水率 （%） | 含泥量 |  | 氯化物（%） |  | 累计筛余（%）
[9 empty] | 按质量计（%） | 单项评定 | 氯离子质量计（%） | 单项评定 | 细度模数
1 | 佛冈县诚康商品混凝土有限公司 | 河砂 | 清远市启源水利水电建设有限公司 | 钢筋混凝土用砂 | 2580 | 1440 | 1600 | 5.9 | 1.8 | 合格 | 未检出 | 合格 | 2.8
2 | 清远市新正混凝土有限公司 | 河砂 | 漫水河 | 钢筋混凝土用砂 | 2560 | 1340 | 1560 | 5.3 | 3.5 | 合格 | 未检出 | 合格 | 2.1
3 | 清远市清新区恒益混凝土有限公司 | 河砂 | 南冲砂 | 钢筋混凝土用砂 | 2520 | 1370 | 1530 | 6.8 | 3 | 合格 | 未检出 | 合格 | 3.2
4 | 清远市清新区恒益混凝土有限公司 | 河砂 | 涛山 | 钢筋混凝土用砂 | 2520 | 1320 | 1490 | 7.4 | 4.5 | 合格 | 未检出 | 合格 | 3.2
5 | 清远市清新区合力混凝土有限公司 | 河砂 | 清远市和盛建筑材料加工有限公司 | 钢筋混凝土用砂 | 2580 | 1440 | 1640 | 6.4 | 2.5 | 合格 | 未检出 | 合格 | 2.6
6 | 清远市清新区合力混凝土有限公司 | 河砂 | 清远市和盛建筑材料加工有限公司 | 钢筋混凝土用砂 | 2540 | 1300 | 1460 | 7.9 | 5 | 合格 | 未检出 | 合格 | 2.8
7 | 清远市清晟混凝土有限公司 | 河砂 | 清远水务集团河砂分公司 | 钢筋混凝土用砂 | 2490 | 1500 | 1680 | 3.2 | 1.1 | 合格 | 未检出 | 合格 | 3.1
8 | 清远市键发混凝土有限公司 | 河砂 | 北江河砂 | 钢筋混凝土用砂 | 2470 | 1380 | 1540 | 5.6 | 2.8 | 合格 | 未检出 | 合格 | 2.5
9 | 清远市广清混凝土有限公司 | 河砂 | 北江河砂 | 钢筋混凝土用砂 | 2490 | 1430 | 1620 | 4.2 | 1 | 合格 | 未检出 | 合格 | 2.8
10 | 清远市益强混凝土有限公司 | 河砂 | 北江河砂 | 钢筋混凝土用砂 | 2450 | 1400 | 1580 | 4.3 | 1 | 合格 | 未检出 | 合格 | 2.6

## 粉煤灰
2024年上半年预拌混凝土搅拌站抽样检测情况（粉煤灰）
| 被抽检企业名称 | 样品类别 | 等级 | 生产厂家 | 样品用途 | 检验结果 | [5 empty] | 单项评定（细度、需水量比、烧失量、三氧化硫、含水量、游离氧化钙）
[6 empty] | 细度 （0.045mm筛余%） | 需水量比 （%） | 烧失量 （%） | 三氧化硫 （%） | 含水量 （%） | 游离氧化钙 （%）
[6 empty] | ≤30.0 | ≤105 | ≤8.0 | ≤3.0 | ≤1.0 | ≤1.0 | ——
1 | 清远市粤鑫新型建筑材料有限公司 | F类 | Ⅱ级 | 佛山市三水区芦苞金耀坚石粉加工场 | 拌制砂浆和混凝土 | 24.7 | 102 | 3.64 | 1.68 | 0.2 | 0.74 | 合格
2 | 清远市禹通混凝土有限公司 | F类 | Ⅱ级 | 广州市锦业建材有限公司 | 拌制砂浆和混凝土 | 17.2 | 98 | 3.34 | 0.66 | 0.6 | 0.06 | 合格

## 水泥
2024年上半年预拌混凝土搅拌站抽样检测情况（水泥）
序号 | 被抽检企业名称 | 品种 | 强度等级 | 生产厂名 | 实测结果 | [11 empty] | 备注
[5 empty] | 细度 |  |  | 凝结时间 |  | 安定性 |  | 标准稠度用水量 （%） | 强度
[5 empty] | 比表面积 （m2/kg） | 80μm筛筛余 （%） | 45μm筛筛余 （%） | 初凝（min） | 终凝（min） | 雷氏法（mm） | 试饼法 |  | 抗折（MPa） |  | 抗压（MPa）
[5 empty] | ≥300 | ≤10 | ≤30 | ≥45 | ≤390 | ≤5.0 | 沸煮后的试饼无裂缝和弯曲现象 | 试杆距底板6mm±1mm时 用水量 | 3d ≥4.0 | 28d ≥6.5 | 3d ≥22.0 | 28d ≥42.5
1 | 英德市腾骏混凝土有限公司 | 硅酸盐水泥 | 42.5R | 台泥（韶关）水泥有限公司 | 338 | —— | —— | 169 | 224 | —— | 无裂缝、不弯曲 | 29.4 | 5.2 | 8.4 | 28.8 | 55.2 | 强度为平均值
2 | 英德市华力混凝土有限公司 | 硅酸盐水泥 | 42.5R | 英德市英马水泥有限公司（英马牌） | 334 | —— | —— | 171 | 223 | —— | 无裂缝、不弯曲 | 27.2 | 6.4 | 7.5 | 33.7 | 59.1 | 强度为平均值
3

## 外加剂
2024年上半年预拌混凝土搅拌站抽样检测情况（外加剂）
序号 | 被抽检企业名称 | 样品名称 | 样品型号 | 样品掺量 | 生产厂家 | 匀质性指标实测值（厂控指标） | [8 empty] | 掺外加剂混凝土性能 | [6 empty] | 单项评定（减水率、初凝结时间差、抗压强度比）
[6 empty] | 含固量（%） | 密度（g/mL) | PH值 | 氯离子含量（%） | 总碱量（%） | 硫酸钠含量（%） | 水泥净浆 流动度，mm | 水泥胶砂 减水率（%） | 含固量、密度、PH值、氯离子含量、总碱量、硫酸钠含量单项评定 | 减水率（%） | 凝结时间差，min |  | 抗压强度比（%）
[6 empty] | S＞25%时，应控制在0.95S-1.05S S≤25%时，应控制在0.90S-1.10S | D＞1.1时，应控制在D±0.03；D≤1.1时，应控制在D±0.02 | 应在生产厂所控制值范围内 | 不超过生产厂所控制值范围内 | 不超过生产厂所控制值范围内 | 不超过生产厂所控制值范围内 | ———— | ———— |  |  | 初凝 | 终凝 | 1d | 3d | 7d | 28d
[18 empty] | ≥170 | ≥160 | ≥140 | ≥130
1 | 连山壮族瑶族自治县远粤混凝土有限公司 | 混凝土外加剂 | 高性能减水剂缓凝型 | 2% | 广西华澳建材有限公司 | 12.81 （13） | 1.026 （1.04） | 4.30 （4-8） | 0.03 （0.1） | —— （——） | —— （——） | 272.5 （180） | 24 | 合格 | 27（≥25） | 135 | ———— | ———— | ———— | 153 | 143 | 合格
2 | 连州市金基混凝土有限公司 | 混凝土外加剂 | 高效减水剂缓凝型 | 1.8% | 广东龙腾建材科技有限公司 | 9.68 （10） | 1.018 （1.020） | 3.91 （3.5-6.5） | 0.04 （0.6） | —— （——） | —— （——） | 222.5 （160） | 17 | 合格 | 19（≥14） | 125 | ———— | ———— | ———— | 129 （≥125） | 128 （≥120） | 合格
3 | 连南瑶族自治县祥盛混凝土有限公司 | 混凝土外加剂 | 高效减水剂缓凝型 | 2.1% | 嘉禾淋新建材有限公司 | 10.40 （10） | 1.034 （1.03） | 4.20 （4-7） | 0.04 （0.6） | —— （——） | —— （——） | 260.0 （160） | 20 | 合格 | 21（≥14） | 130 | ———— | ———— | ———— | 129 （≥125） | 125 （≥120） | 合格
4 | 英德市腾骏混凝土有限公司 | 混凝土外加剂 | 高性能减水剂缓凝型 | 1.7% | 英德市诚鑫建筑材料科技开发有限公司 | 10.28 （11.00） | 1.024 （1.03） | 3.50 （0-6） | 0.06 （——） | —— （——） | —— （——） | 290.0 （160） | 26 | 合格 | 25（≥25） | 140 | ———— | ———— | ———— | 152 | 131 | 合格
5 | 英德市华力混凝土有限公司 | 混凝土外加剂 | 高性能减水剂缓凝型 | 2.2% | 广东瑞安科技实业有限公司 | 5.53 （6.0） | 1.016 （1.02） | 5.36 （4-10.0） | 0.04 （0.10） | —— （——） | —— （——） | 250.0 （140） | 23 | 合格 | 25（≥25） | 120 （-90~+120） | 100 （-90~+120） | 128 （≥170，不合格） | 144 （≥160，不合格） | 130 （≥150，不合格） | 121 （≥140，不合格） | ——
备注：英德市华力混凝土有限公司现场抽检的高性能外加剂1d抗压强度比、3d抗压强度比、7d抗压强度比、28d抗压强度比不符合标准GB 8076-2008的技术要求。

## 矿渣粉
2024年上半年预拌混凝土搅拌站抽样检测情况（粒化高炉矿渣粉）
序号 | 被抽检企业名称 | 生产厂家 | 检测项目 | [14 empty] | 合格状态
|  |  | 技术要求 |  | 级别（S95） |  |  | 活性指数检验结果 |  | 其它项目检测结果（技术要求，检验结果） | [6 empty] | 其他项目检测结果单项评定
[5 empty] | S105 | S95 | S75 |  |  | 含水量（%） | 流动度比（%） | 三氧化硫（%） | 烧失量（%） | 初凝时间比（%） | 密度（g/cm3） | 氯离子（%）
1 | 英德市华力混凝土有限公司 | 广东韶钢嘉羊新型材料有限公司 | 活性指数% | 7d | ≥95 | ≥70 | ≥55 | 83 | 合格 | ≤1.0 | ≥95 | ≤4.0 | ≤1.0 | ≤200 | ≥2.8 | ≤0.06 | 符合 | 合格
|  |  |  | 28d | ≥105 | ≥95 | ≥75 | 95 | 合格 | 0 | 112 | 0.1 | 0 | 191 | 2.9 | 0.01
|  |  | 比表面积 （m2/kg） |  | ≥500 | ≥400 | ≥300 | 404 | 合格

## 抗压强度
2024年上半年预拌混凝土搅拌站混凝土试件抽样检测情况（混凝土抗压强度）
序号 | 工程部位（混凝土来源/厂家） | 强度等级 | 样品 |  |  |  |  | 个别 强度 （MPa） | 折算 系数 | 强度 代表值 （MPa）
|  |  | 尺寸（mm） | 成型日期 | 检验日期 | 养护条件 | 龄期
|  |  | （长×宽×高） | （年-月-日） | （年-月-日） |  | （d）
1 | 清远市联兴混凝土有限公司 （混凝土试件1） | C30 | 150.0×150.0×150.0 | 2024.06.06 | 2024.07.04 | 标准养护 | 28 | 42.1 | 1 | 42.1
|  |  | 150.0×150.0×150.0 |  |  |  |  | 46.8
|  |  | 150.0×150.0×150.0 |  |  |  |  | 44
2 | 清远市联兴混凝土有限公司 （混凝土试件2） | C25 | 150.0×150.0×150.0 | 2024.06.06 | 2024.07.04 | 标准养护 | 28 | 35.7 | 1 | 35.1
|  |  | 150.0×150.0×150.0 |  |  |  |  | 37.4
|  |  | 150.0×150.0×150.0 |  |  |  |  | 37.6

## 混凝土氯离子含量
2024年上半年预拌混凝土搅拌站混凝土试件混凝土中氯离子含量检验报告
序号 | 企业或项目名称 | 混凝土类型 | 强度 等级 | 浇筑日期 | 是否 使用 海砂 | 混凝土材料用量（kg/m3) | [8 empty] | 检测结果 |  |  |  |  | 结论
[6 empty] | 水 | 砂 | 水泥 | 1.石 | 2.石 | 1.掺合料 | 2.掺合料 | 1.外加剂 | 2.外加剂 | 技术要求 |  |  |  | 实测值
[15 empty] | 检测依据 | 环境等级 | 环境条件 | 混凝土中氯离子含量（%） （占胶凝材料总量的百分比） | 混凝土中氯离子含量（%） （占胶凝材料总量的百分比）
1 | 清远市联兴混凝土有限公司（试件1） | 钢筋混凝土 | C30 | 2024.06.06 | 否 | —— | —— | —— | —— | —— | —— | —— | —— | —— | JGJ/T 322-2013附录D | 一 | 室内干燥环境；无侵蚀性静水浸没环境 | ≤0.30 | 0.001 | 符合
1 | 清远市联兴混凝土有限公司（试件2） | 钢筋混凝土 | C25 | 2024.06.06 | 否 | —— | —— | —— | —— | —— | —— | —— | —— | —— | JGJ/T 322-2013附录D | 一 | 室内干燥环境；无侵蚀性静水浸没环境 | ≤0.30 | 0.001 | 符合
注：“结论”为符合指该组样品所检项目符合标准GB 50010-2010中环境等级一对混凝土氯离子含量的技术要求。

## 卵石、碎石
2024年上半年预拌混凝土搅拌站抽样检测情况（碎石）
序号 | 被抽检企业名称 | 级配规格 （mm） | 类型 | 样品产地 | 含泥成分 | 种类 | 检测结果
[7 empty] | 表观密度 （kg/m3） | 堆积密度 （kg/m3） | 紧密密度 （kg/m3） | 含泥量（%） | 针片状颗粒含量（%） | 吸水率（%，≤2.0） | 含泥量和吸水率单项评定
[10 empty] | ≥C60时为≤1.0；C55-C30时为≤1.5；≤C25时为≤3.0 | ≥C60时为≤8；C55-C30时为≤15；≤C25时为≤25
1 | 佛冈县诚康商品混凝土有限公司（0~5石）黑 | —— | 碎石 | —— | 石粉 | —— | —— | —— | —— | 5.4 | —— | 2.4 | 不合格
2 | 佛冈县诚康商品混凝土有限公司（0~5石）灰 | —— | 碎石 | —— | 石粉 | —— | —— | —— | —— | 1.8 | —— | 2.2 | 不合格
备注：佛冈县诚康商品混凝土有限公司现场抽检的两种碎石样品经检验，所检项目均不符合GB/T 14685-2011中Ⅲ类标准要求。颗粒级配均不符合标准要求。