## 基于定向掺杂和晶界工程技术的高电压高倍率钴酸锂制备及产业化成果
附件：
成果名称： | 基于定向掺杂和晶界工程技术的高电压高倍率钴酸锂制备及产业化
登记日期： | 2025-07-10
完成单位： | 英德市科恒新能源科技有限公司
完成人员： | 简健明,李宇东,贺万里,周志度,曾其才,朱杰辉,汤喜,聂世康,岑健梅,杨连昌
研究起止日期： | 2019-07-01至2022-10-31
主要应用行业： | 制造业
高新技术领域： | 新材料
评价单位： | 清远市高新技术产业协会
评价日期： | 2025-06-06
成果简介： | 成果项目主要针对传统钴酸锂材料在高放电倍率下存在的容量衰减快、循环寿命短、热稳定性差等技术瓶颈，通过深入的技术研发和创新，成功开发出高性能的钴酸锂正极材料，并实现了产业化应用。项目立足于中国作为全球最大3C电子产品生产与消费国的市场背景，充分利用钴酸锂正极材料高能量密度、良好电化学稳定性及成熟工艺技术的优势，致力于突破其在高倍率性能与能量密度方面的局限，以满足无人机、电子雾化器、启停电源、电动工具等新兴领域对高性能电池材料的迫切需求。项目团队通过系统的文献调研、市场需求分析，确立了以定向掺杂改性、晶界包覆工程及电解液界面优化为核心的技术路线。在定向掺杂技术方面，项目创新性地采用了Al³⁺、Ti⁴⁺、Mg²⁺三元素协同掺杂策略，通过精确控制掺杂元素的种类、含量和分布，实现了钴酸锂正极材料性能的定向调控，并建立了掺杂元素浓度径向分布模型，进一步优化了材料性能。同时，项目还运用了晶界工程技术，通过Li₃PO₄纳米相在晶界处的选择性沉积，优化了晶界结构，提高了材料的结构稳定性和离子传输性能，并采用两步烧结工艺实现了微观结构梯度，形成了具有梯度结构的钴酸锂材料，兼顾了快速动力学和高压实密度。为了进一步提升材料的界面稳定性，项目设计了Al-F共掺杂梯度包覆层，结合了Al₂O₃的化学稳定性和LiF的离子传导性，显著降低了界面阻抗，提高了循环稳定性。在实施过程中，项目团队克服了诸多技术难题，通过小试、中试及客户评测验证等环节，不断优化工艺参数，确保了产品的质量和性能。最终，项目成功推出了高倍率钴酸锂、高压实兼容倍率钴酸锂及高电压高倍率钴酸锂三大系列产品，广泛应用于消费电子、动力工具及特种电源领域，并获得了多家行业头部企业的认可和好评。市场反馈积极，试用单位对产品的快充性能、循环寿命、高功率输出及安全性等方面均给予了高度评价。项目的产业化应用也取得了显著的经济效益，自2022年至2024年累计实现销售额7.25亿元，研发费用累计投入2315.96万元，持续推动技术创新与产品升级，助力公司在锂离子电池正极材料领域保持技术领先与市场竞争力。该项目的成功实施，不仅突破了传统钴酸锂材料在高放电倍率下的技术瓶颈，开发出了高性能的钴酸锂正极材料，而且在产业化方面也取得了显著成效，为锂离子电池正极材料领域的发展做出了重要贡献，具有重要的科学意义和应用价值。